## RaB0403
Izotóp | Aktivitás | Minta neve | Háttér /imp/6sec/ | Átlag | Sorszám | Vastagság (mm) | Vastagság átlag | Int. Árnyékolás nélkül (imp/6sec) | Átlag | Korrigálás háttérrel | Mért értékek (imp/6sec) | Átlag | Korrigálás háttérel | Lineáris gyengétési tényező | Átlag | Tizedelő | Felező | Háttér (nSv/h) | Átlag | Dózistelj. árnyékolás nélkül (nsv/h) | Átlag | Korrigálás háttérrel | Mért értékek (imp/6sec) | Átlag | Korrigálás háttérel | Lineáris gyengétési tényező | Átlag | Tizedelő | Felező
Ra-226 | 3,6375 MBq | Barit 04.03. | 1397 | 1393 | 1 | 21.5 | 20.46667 | 16515 | 16501 | 15108 | 11881 | 12003.67 | 10610.67 | 0.1726537 | 0.1502194 | 15.32815 | 4.614233 | 102 | 99.66667 | 29647 | 29051.33 | 28951.67 | 5001 | 5084.667 | 4985 | 0.8595412 | 0.407125 | 5.65572 | 1.702541
|  |  | 1391 |  |  | 19.9 |  | 16821 |  |  | 12082 | [6 empty] | 97 |  | 29645 |  |  | 5012
|  |  | 1391 |  |  | 20 |  | 16167 |  |  | 12048 | [6 empty] | 100 |  | 27862 |  |  | 5241
[5 empty] | 2 | 40.7 | 40.7 |  |  |  | 9174 | 9268.333 | 7875.333 | 0.160071 | [8 empty] | 4581 | 4671 | 4571.333 | 0.4535191
[6 empty] | 40.7 |  |  |  |  | 9282 | [11 empty] | 4853
[6 empty] | 40.7 |  |  |  |  | 9349 | [11 empty] | 4579
[5 empty] | 3 | 60.2 | 60.3 |  |  |  | 7155 | 7317.333 | 5924.333 | 0.1552498 | [8 empty] | 3722 | 3687 | 3587.333 | 0.3463049
[6 empty] | 60.4 |  |  |  |  | 7396 | [11 empty] | 3755
[6 empty] | 60.3 |  |  |  |  | 7401 | [11 empty] | 3584
[5 empty] | 4 | 79.6 | 79.6 |  |  |  | 6043 | 6175.333 | 4782.333 | 0.1445095 | [8 empty] | 2975 | 2848.667 | 2749 | 0.2957777
[6 empty] | 80 |  |  |  |  | 6195 | [11 empty] | 2684
[6 empty] | 79.2 |  |  |  |  | 6288 | [11 empty] | 2887
[5 empty] | 5 |  | 100.0667 |  |  |  | 5220 | 5199.333 | 3806.333 | 0.137764 | [8 empty] | 2214 | 2244.333 | 2144.667 | 0.260091
[11 empty] | 5219 | [11 empty] | 2254
[11 empty] | 5159 | [11 empty] | 2265
[5 empty] | 6 |  | 120.3 |  |  |  | 4494 | 4515 | 3122 | 0.1310682 | [8 empty] | 1984 | 1974.667 | 1875 | 0.2275161
[11 empty] | 4533 | [11 empty] | 1975
[11 empty] | 4518 | [11 empty] | 1965

## RaBM0408
Izotóp | Aktivitás | Minta neve | Háttér /imp/6sec/ | Átlag | Sorszám | Vastagság (mm) | Vastagság átlag | Int. Árnyékolás nélkül (imp/6sec) | Átlag | Korrigálás háttérrel | Mért értékek (imp/6sec) | Átlag | Korrigálás háttérel | Lineáris gyengétési tényező | Átlag | Tizedelő | Felező | Háttér (nSv/h) | Átlag | Dózistelj. árnyékolás nélkül (nsv/h) | Átlag | Korrigálás háttérrel | Mért értékek (imp/6sec) | Átlag | Korrigálás háttérel | Lineáris gyengétési tényező | Átlag | Tizedelő | Felező
Ra-226 | 3,6375 MBq | Barit+magnetit 04.08. | 1285 | 1293.333 | 1 | 20 | 20.3 | 16426 | 16402 | 15108.67 | 12226 | 12109.67 | 10816.33 | 0.1646361 | 0.1484991 | 15.50572 | 4.667686 | 102 | 99.66667 | 29647 | 29051.33 | 28951.67 | 5001 | 5084.667 | 4985 | 0.8665982 | 0.4073543 | 5.652537 | 1.701583
|  |  | 1286 |  |  | 20.7 |  | 16189 |  |  | 12184 | [6 empty] | 97 |  | 29645 |  |  | 5012
|  |  | 1309 |  |  | 20.2 |  | 16591 |  |  | 11919 | [6 empty] | 100 |  | 27862 |  |  | 5241
[5 empty] | 2 | 41.2 | 40.96667 |  |  |  | 8983 | 9045.333 | 7752 | 0.1628928 | [8 empty] | 4581 | 4671 | 4571.333 | 0.450567
[6 empty] | 40.7 |  |  |  |  | 9174 | [11 empty] | 4853
[6 empty] | 41 |  |  |  |  | 8979 | [11 empty] | 4579
[5 empty] | 3 | 60.3 | 60.38333 |  |  |  | 7504 | 7409.667 | 6116.333 | 0.1497608 | [8 empty] | 3722 | 3687 | 3587.333 | 0.345827
[6 empty] | 60.6 |  |  |  |  | 7405 | [11 empty] | 3755
[6 empty] | 60.25 |  |  |  |  | 7320 | [11 empty] | 3584
[5 empty] | 4 | 80 | 79.86667 |  |  |  | 6008 | 6042.333 | 4749 | 0.1449083 | [8 empty] | 2975 | 2848.667 | 2749 | 0.2947901
[6 empty] | 80.4 |  |  |  |  | 6072 | [11 empty] | 2684
[6 empty] | 79.2 |  |  |  |  | 6047 | [11 empty] | 2887
[5 empty] | 5 |  | 100.1667 |  |  |  | 5060 | 5111.667 | 3818.333 | 0.1373166 | [8 empty] | 2214 | 2244.333 | 2144.667 | 0.2598313
[11 empty] | 5159 | [11 empty] | 2254
[11 empty] | 5116 | [11 empty] | 2265
[5 empty] | 6 |  | 120.8333 |  |  |  | 4327 | 4378.333 | 3085 | 0.13148 | [8 empty] | 1984 | 1974.667 | 1875 | 0.2265119
[11 empty] | 4402 | [11 empty] | 1975
[11 empty] | 4406 | [11 empty] | 1965

## RaBM0331K
Izotóp | Aktivitás | Minta neve | Háttér /imp/6sec/ | Átlag | Sorszám | Vastagság (mm) | Vastagság átlag | Int. Árnyékolás nélkül (imp/6sec) | Átlag | Korrigálás háttérrel | Mért értékek (imp/6sec) | Átlag | Korrigálás háttérel | Lineáris gyengétési tényező | Átlag | Tizedelő | Felező | Háttér (nSv/h) | Átlag | Dózistelj. árnyékolás nélkül (nsv/h) | Átlag | Korrigálás háttérrel | Mért értékek (imp/6sec) | Átlag | Korrigálás háttérel | Lineáris gyengétési tényező | Átlag | Tizedelő | Felező
Ra-226 | 3,6375 MBq | Barit+magnetit 03.31. | 1314 | 1355.333 | 1 | 20.2 | 20.23333 | 16629 | 16465 | 15109.67 | 11988 | 11993.67 | 10638.33 | 0.1734123 | 0.1524893 | 15.09998 | 4.545546 | 102 | 99.66667 | 29647 | 29051.33 | 28951.67 | 5001 | 5084.667 | 4985 | 0.8694536 | 0.4086912 | 5.634046 | 1.696017
|  |  | 1320 |  |  | 20 |  | 16409 |  |  | 11937 | [6 empty] | 97 |  | 29645 |  |  | 5012
|  |  | 1432 |  |  | 20.5 |  | 16357 |  |  | 12056 | [6 empty] | 100 |  | 27862 |  |  | 5241
[5 empty] | 2 | 39.8 | 39.96667 |  |  |  | 9194 | 9130.667 | 7775.333 | 0.1662331 | [8 empty] | 4581 | 4671 | 4571.333 | 0.4618406
[6 empty] | 40.2 |  |  |  |  | 9135 | [11 empty] | 4853
[6 empty] | 39.9 |  |  |  |  | 9063 | [11 empty] | 4579
[5 empty] | 3 | 61.4 | 60.86667 |  |  |  | 7228 | 7207.667 | 5852.333 | 0.1558315 | [8 empty] | 3722 | 3687 | 3587.333 | 0.3430808
[6 empty] | 60.8 |  |  |  |  | 7200 | [11 empty] | 3755
[6 empty] | 60.4 |  |  |  |  | 7195 | [11 empty] | 3584
[5 empty] | 4 | 80.6 | 80.53333 |  |  |  | 5873 | 5934.333 | 4579 | 0.1482435 | [8 empty] | 2975 | 2848.667 | 2749 | 0.2923498
[6 empty] | 80.6 |  |  |  |  | 5936 | [11 empty] | 2684
[6 empty] | 80.4 |  |  |  |  | 5994 | [11 empty] | 2887
[5 empty] | 5 |  | 100.7667 |  |  |  | 5157 | 5155.333 | 3800 | 0.1369832 | [8 empty] | 2214 | 2244.333 | 2144.667 | 0.2582842
[11 empty] | 5114 | [11 empty] | 2254
[11 empty] | 5195 | [11 empty] | 2265
[5 empty] | 6 |  | 120.5 |  |  |  | 4350 | 4353 | 2997.667 | 0.1342324 | [8 empty] | 1984 | 1974.667 | 1875 | 0.2271385
[11 empty] | 4318 | [11 empty] | 1975
[11 empty] | 4391 | [11 empty] | 1965

## RaB0330K
Izotóp | Aktivitás | Minta neve | Háttér /imp/6sec/ | Átlag | Sorszám | Vastagság (mm) | Vastagság átlag | Int. Árnyékolás nélkül (imp/6sec) | Átlag | Korrigálás háttérrel | Mért értékek (imp/6sec) | Átlag | Korrigálás háttérel | Lineáris gyengétési tényező | Átlag | Tizedelő | Felező | Háttér (nSv/h) | Átlag | Dózistelj. árnyékolás nélkül (nsv/h) | Átlag | Korrigálás háttérrel | Mért értékek (imp/6sec) | Átlag | Korrigálás háttérel | Lineáris gyengétési tényező | Átlag | Tizedelő | Felező
Ra-226 | 3,6375 MBq | Barit 03.30. | 1362 | 1339.667 | 1 | 19.9 | 20 | 16357 | 16270 | 14930.33 | 11767 | 11831.67 | 10492 | 0.1763909 | 0.1483731 | 15.51888 | 4.671648 | 102 | 99.66667 | 29647 | 29051.33 | 28951.67 | 5001 | 5084.667 | 4985 | 0.8795972 | 0.4098356 | 5.618314 | 1.691281
|  |  | 1362 |  |  | 20.3 |  | 16222 |  |  | 11803 | [6 empty] | 97 |  | 29645 |  |  | 5012
|  |  | 1295 |  |  | 19.8 |  | 16231 |  |  | 11925 | [6 empty] | 100 |  | 27862 |  |  | 5241
[5 empty] | 2 | 41.4 | 41.3 |  |  |  | 9182 | 9144.667 | 7805 | 0.1570534 | [8 empty] | 4581 | 4671 | 4571.333 | 0.4469305
[6 empty] | 41.4 |  |  |  |  | 9095 | [11 empty] | 4853
[6 empty] | 41.1 |  |  |  |  | 9157 | [11 empty] | 4579
[5 empty] | 3 | 60.5 | 60.5 |  |  |  | 7436 | 7486.667 | 6147 | 0.1466828 | [8 empty] | 3722 | 3687 | 3587.333 | 0.3451601
[6 empty] | 60.7 |  |  |  |  | 7411 | [11 empty] | 3755
[6 empty] | 60.3 |  |  |  |  | 7613 | [11 empty] | 3584
[5 empty] | 4 | 79.3 | 79.13333 |  |  |  | 6242 | 6093 | 4753.333 | 0.1446355 | [8 empty] | 2975 | 2848.667 | 2749 | 0.297522
[6 empty] | 79.6 |  |  |  |  | 6036 | [11 empty] | 2684
[6 empty] | 78.5 |  |  |  |  | 6001 | [11 empty] | 2887
[5 empty] | 5 |  | 99.13333 |  |  |  | 5182 | 5218.333 | 3878.667 | 0.1359687 | [8 empty] | 2214 | 2244.333 | 2144.667 | 0.2625397
[11 empty] | 5245 | [11 empty] | 2254
[11 empty] | 5228 | [11 empty] | 2265
[5 empty] | 6 |  | 120.4333 |  |  |  | 4520 | 4478 | 3138.333 | 0.1295076 | [8 empty] | 1984 | 1974.667 | 1875 | 0.2272642
[11 empty] | 4543 | [11 empty] | 1975
[11 empty] | 4371 | [11 empty] | 1965

## CsB0330
Izotóp | Aktivitás | Minta neve | Háttér /imp/6sec/ | Átlag | Sorszám | Vastagság (mm) | Vastagság átlag | Int. Árnyékolás nélkül (imp/6sec) | Átlag | Korrigálás háttérrel | Mért értékek (imp/6sec) | Átlag | Korrigálás háttérel | LnIMP | Lineáris gyengétési tényező | Átlag | Tizedelő | Felező | Háttér (nSv/h) | Átlag | Dózistelj. árnyékolás nélkül (nsv/h) | Átlag | Korrigálás háttérrel | Mért értékek (imp/6sec) | Átlag | Korrigálás háttérel | Lineáris gyengétési tényező | Átlag | Tizedelő | Felező
Cs-137 | 70,506 MBq | Barit 03.30. | 148 | 156.6667 | 1 | 19.9 | 20 | 66472 | 66377.33 | 66220.67 | 45885 | 45955.67 | 45799 | 10.73543 | 0.1843652 | 0.1867036 | 12.33283 | 3.712553 | 146 | 144 | 35400 | 35366.67 | 35222.67 | 24700 | 24733.33 | 24589.33 | 0.1796885 | 0.1763309 | 13.05832 | 3.930945
|  |  | 156 |  |  | 20.3 |  | 66437 |  |  | 46143 | [7 empty] | 135 |  | 35300 |  |  | 24800
|  |  | 166 |  |  | 19.8 |  | 66223 |  |  | 45839 | [7 empty] | 151 |  | 35400 |  |  | 24700
[5 empty] | 2 | 41.4 | 41.3 |  |  |  | 30014 | 30072.33 | 29915.67 | 10.31136 | 0.1923996 | [8 empty] | 16800 | 16766.67 | 16622.67 | 0.1818215
[6 empty] | 41.4 |  |  |  |  | 29886 | [12 empty] | 16800
[6 empty] | 41.1 |  |  |  |  | 30317 | [12 empty] | 16700
[5 empty] | 3 | 60.5 | 60.5 |  |  |  | 22032 | 22068.33 | 21911.67 | 10.0019 | 0.1828055 | [8 empty] | 12500 | 12456.67 | 12312.67 | 0.1737291
[6 empty] | 60.7 |  |  |  |  | 21932 | [12 empty] | 12400
[6 empty] | 60.3 |  |  |  |  | 22241 | [12 empty] | 12470
[5 empty] | 4 | 79.3 | 79.13333 |  |  |  | 15008 | 14875.67 | 14719 | 9.607482 | 0.1900404 | [8 empty] | 8770 | 8793.333 | 8649.333 | 0.1774483
[6 empty] | 79.6 |  |  |  |  | 14728 | [12 empty] | 8820
[6 empty] | 78.5 |  |  |  |  | 14891 | [12 empty] | 8790
[5 empty] | 5 |  | 99.13333 |  |  |  | 10542 | 10665 | 10508.33 | 9.274723 | 0.1856917 | [8 empty] | 6380 | 6366.667 | 6222.667 | 0.1748646
[11 empty] | 10785 | [12 empty] | 6370
[11 empty] | 10668 | [12 empty] | 6350
[5 empty] | 6 |  | 120.4333 |  |  |  | 7255 | 7298.333 | 7141.667 | 8.895401 | 0.1849194 | [8 empty] | 4780 | 4666.667 | 4522.667 | 0.1704335
[11 empty] | 7386 | [12 empty] | 4620
[11 empty] | 7254 | [12 empty] | 4600
[8 empty] | Korreláció: | -0.9995172

## CsB0403
Izotóp | Aktivitás | Minta neve | Háttér /imp/6sec/ | Átlag | Sorszám | Vastagság (mm) | Vastagság átlag | Int. Árnyékolás nélkül (imp/6sec) | Átlag | Korrigálás háttérrel | Mért értékek (imp/6sec) | Átlag | Korrigálás háttérel | LnIMP | Lineáris gyengétési tényező | Átlag | Tizedelő | Felező | Háttér (nSv/h) | Átlag | Dózistelj. árnyékolás nélkül (nsv/h) | Átlag | Korrigálás háttérrel | Mért értékek (imp/6sec) | Átlag | Korrigálás háttérel | Lineáris gyengétési tényező | Átlag | Tizedelő | Felező
Cs-137 | 70,536 MBq | Barit 04.03. | 146 | 150.6667 | 1 | 21.5 | 20.46667 | 62069 | 62636 | 62485.33 | 43177 | 42884.33 | 42733.67 | 10.66626 | 0.1856408 | 0.1952996 | 11.79002 | 3.549148 | 135 | 137.6667 | 35240 | 35280 | 35142.33 | 23500 | 23533.33 | 23395.67 | 0.1987894 | 0.1839898 | 12.51474 | 3.767312
|  |  | 150 |  |  | 19.9 |  | 62964 |  |  | 42709 | [7 empty] | 144 |  | 35200 |  |  | 23600
|  |  | 156 |  |  | 20 |  | 62875 |  |  | 42767 | [7 empty] | 134 |  | 35400 |  |  | 23500
[5 empty] | 2 | 40.7 | 40.7 |  |  |  | 28234 | 28427.67 | 28277 | 10.25512 | 0.1948116 | [8 empty] | 16800 | 16833.33 | 16695.67 | 0.1828642
[6 empty] | 40.7 |  |  |  |  | 28540 | [12 empty] | 16900
[6 empty] | 40.7 |  |  |  |  | 28509 | [12 empty] | 16800
[5 empty] | 3 | 60.2 | 60.3 |  |  |  | 19011 | 19135.67 | 18985 | 9.859309 | 0.1975593 | [8 empty] | 12100 | 12000 | 11862.33 | 0.1801059
[6 empty] | 60.4 |  |  |  |  | 19018 | [12 empty] | 12000
[6 empty] | 60.3 |  |  |  |  | 19378 | [12 empty] | 11900
[5 empty] | 4 | 79.6 | 79.6 |  |  |  | 12562 | 12748 | 12597.33 | 9.45313 | 0.2011868 | [8 empty] | 8110 | 8176.667 | 8039 | 0.1853143
[6 empty] | 80 |  |  |  |  | 13124 | [12 empty] | 8200
[6 empty] | 79.2 |  |  |  |  | 12558 | [12 empty] | 8220
[5 empty] | 5 |  | 100.0667 |  |  |  | 9045 | 8991.667 | 8841 | 9.104054 | 0.1954229 | [8 empty] | 5910 | 5886.667 | 5749 | 0.1809174
[11 empty] | 8940 | [12 empty] | 5870
[11 empty] | 8990 | [12 empty] | 5880
[5 empty] | 6 |  | 120.3 |  |  |  | 5975 | 5980 | 5829.333 | 8.696176 | 0.1971762 | [8 empty] | 4390 | 4370 | 4232.333 | 0.1759479
[11 empty] | 6007 | [12 empty] | 4370
[11 empty] | 5958 | [12 empty] | 4350
| Korreláció: | -0.9996388

## CsBM0331
Izotóp | Aktivitás | Minta neve | Háttér /imp/6sec/ | Átlag | Sorszám | Vastagság (mm) | Vastagság átlag | Int. Árnyékolás nélkül (imp/6sec) | Átlag | Korrigálás háttérrel | Mért értékek (imp/6sec) | Átlag | Korrigálás háttérel | LnIMP | Lineáris gyengétési tényező | Átlag | Tizedelő | Felező | Háttér (nSv/h) | Átlag | Dózistelj. árnyékolás nélkül (nsv/h) | Átlag | Korrigálás háttérrel | Mért értékek (imp/6sec) | Átlag | Korrigálás háttérel | Lineáris gyengétési tényező | Átlag | Tizedelő | Felező
Cs-137 | 70,506 MBq | Barit+magnetit 03.31. | 133 | 128 | 1 | 20.2 | 20.23333 | 76348 | 76307 | 76179 | 52148 | 52072 | 51944 | 10.86038 | 0.1892519 | 0.1953559 | 11.78662 | 3.548126 | 138 | 142.3333 | 35700 | 35700 | 35557.67 | 24100 | 24166.67 | 24024.33 | 0.1937835 | 0.1863009 | 12.3595 | 3.720579
|  |  | 118 |  |  | 20 |  | 75797 |  |  | 52065 | [7 empty] | 142 |  | 35800 |  |  | 24200
|  |  | 133 |  |  | 20.5 |  | 76776 |  |  | 52003 | [7 empty] | 147 |  | 35600 |  |  | 24200
[5 empty] | 2 | 39.8 | 39.96667 |  |  |  | 34184 | 34085.33 | 33957.33 | 10.43662 | 0.2021637 | [8 empty] | 16700 | 16733.33 | 16591 | 0.1907328
[6 empty] | 40.2 |  |  |  |  | 34038 | [12 empty] | 16700
[6 empty] | 39.9 |  |  |  |  | 34034 | [12 empty] | 16800
[5 empty] | 3 | 61.4 | 60.86667 |  |  |  | 23082 | 23019.67 | 22891.67 | 10.0441 | 0.1975322 | [8 empty] | 11200 | 11280 | 11137.67 | 0.1907157
[6 empty] | 60.8 |  |  |  |  | 22871 | [12 empty] | 11300
[6 empty] | 60.4 |  |  |  |  | 23106 | [12 empty] | 11340
[5 empty] | 4 | 80.6 | 80.53333 |  |  |  | 15990 | 15901.33 | 15773.33 | 9.674158 | 0.195542 | [8 empty] | 8080 | 8070 | 7927.667 | 0.1863572
[6 empty] | 80.6 |  |  |  |  | 15989 | [12 empty] | 8060
[6 empty] | 80.4 |  |  |  |  | 15725 | [12 empty] | 8070
[5 empty] | 5 |  | 100.7667 |  |  |  | 11010 | 10867.67 | 10739.67 | 9.293547 | 0.1944236 | [8 empty] | 5890 | 5893.333 | 5751 | 0.1807921
[11 empty] | 10790 | [12 empty] | 5900
[11 empty] | 10803 | [12 empty] | 5890
[5 empty] | 6 |  | 120.5 |  |  |  | 7509 | 7552.333 | 7424.333 | 8.929612 | 0.1932218 | [8 empty] | 4450 | 4436.667 | 4294.333 | 0.175424
[11 empty] | 7704 | [12 empty] | 4440
[11 empty] | 7444 | [12 empty] | 4420
| Korreláció: | -0.9997146

## CsBM0408
Izotóp | Aktivitás | Minta neve | Háttér /imp/6sec/ | Átlag | Sorszám | Vastagság (mm) | Vastagság átlag | Int. Árnyékolás nélkül (imp/6sec) | Átlag | Korrigálás háttérrel | Mért értékek (imp/6sec) | Átlag | Korrigálás háttérel | LnIMP | Lineáris gyengétési tényező | Átlag | Tizedelő | Felező | Háttér (nSv/h) | Átlag | Dózistelj. árnyékolás nélkül (nsv/h) | Átlag | Korrigálás háttérrel | Mért értékek (nSv/h) | Átlag | Korrigálás háttérel | Lineáris gyengétési tényező | Átlag | Tizedelő | Felező
Cs-137 | 70,536 MBq | Barit+magnetit 04.08. | 147 | 153.6667 | 1 | 20 | 20.3 | 69458 | 69458.33 | 69304.67 | 48232 | 47927.33 | 47773.67 | 10.77744 | 0.1832698 | 0.1896877 | 12.13882 | 3.654149 | 138 | 137.3333 | 36400 | 35966.67 | 35829.33 | 24100 | 24116.67 | 23979.33 | 0.19782 | 0.1869281 | 12.31803 | 3.708096
|  |  | 153 |  |  | 20.7 |  | 68837 |  |  | 47673 | [7 empty] | 134 |  | 35800 |  |  | 24100
|  |  | 161 |  |  | 20.2 |  | 70080 |  |  | 47877 | [7 empty] | 140 |  | 35700 |  |  | 24150
[5 empty] | 2 | 41.2 | 40.96667 |  |  |  | 31492 | 31401.33 | 31247.67 | 10.35461 | 0.1944428 | [8 empty] | 16100 | 16190 | 16052.67 | 0.1959866
[6 empty] | 40.7 |  |  |  |  | 31742 | [12 empty] | 16200
[6 empty] | 41 |  |  |  |  | 30970 | [12 empty] | 16270
[5 empty] | 3 | 60.3 | 60.38333 |  |  |  | 21925 | 21959.67 | 21806 | 9.996963 | 0.1914977 | [8 empty] | 11500 | 11566.67 | 11429.33 | 0.1892217
[6 empty] | 60.6 |  |  |  |  | 22007 | [12 empty] | 11600
[6 empty] | 60.25 |  |  |  |  | 21947 | [12 empty] | 11600
[5 empty] | 4 | 80 | 79.86667 |  |  |  | 15050 | 15127 | 14973.33 | 9.624237 | 0.1918499 | [8 empty] | 8436 | 8415.333 | 8278 | 0.1834514
[6 empty] | 80.4 |  |  |  |  | 15084 | [12 empty] | 8410
[6 empty] | 79.2 |  |  |  |  | 15247 | [12 empty] | 8400
[5 empty] | 5 |  | 100.1667 |  |  |  | 10473 | 10520.67 | 10367 | 9.261097 | 0.1896723 | [8 empty] | 6120 | 6103.333 | 5966 | 0.1789707
[11 empty] | 10665 | [12 empty] | 6120
[11 empty] | 10424 | [12 empty] | 6070
[5 empty] | 6 |  | 120.8333 |  |  |  | 7367 | 7354.333 | 7200.667 | 8.903045 | 0.1873935 | [8 empty] | 4410 | 4403.333 | 4266 | 0.1761178
[11 empty] | 7394 | [12 empty] | 4410
[11 empty] | 7302 | [12 empty] | 4390
500 keV vágás
| Korreláció: | -0.9996358

## CoB0330
Izotóp | Aktivitás | Minta neve | Háttér /imp/6sec/ | Átlag | Sorszám | Vastagság (mm) | Vastagság átlag | Int. Árnyékolás nélkül (imp/6sec) | Átlag | Korrigálás háttérrel | Mért értékek (imp/6sec) | Átlag | Korrigálás háttérel | LnIMP | Lineáris gyengétési tényező | Átlag | Tizedelő | Felező | Háttér (nSv/h) | Átlag | Dózistelj. árnyékolás nélkül (nsv/h) | Átlag | Korrigálás háttérrel | Mért értékek (imp/6sec) | Átlag | Korrigálás háttérel | Lineáris gyengétési tényező | Átlag | Tizedelő | Felező
Co-60 | 61,632 MBq | Barit 03.30. | 30 | 38.33333 | 1 | 19.9 | 20 | 98882 | 97965.67 | 97927.33 | 78355 | 78417 | 78378.67 | 11.2698 | 0.111337 | 0.1194977 | 19.26886 | 5.800506 | 144 | 144.6667 | 151000 | 152000 | 151855.3 | 121000 | 119333.3 | 119188.7 | 0.1211103 | 0.119244 | 19.30987 | 5.81285
|  |  | 42 |  |  | 20.3 |  | 97194 |  |  | 78556 | [7 empty] | 134 |  | 152000 |  |  | 119000
|  |  | 43 |  |  | 19.8 |  | 97821 |  |  | 78340 | [7 empty] | 156 |  | 153000 |  |  | 118000
[5 empty] | 2 | 41.4 | 41.3 |  |  |  | 59427 | 59456.33 | 59418 | 10.993 | 0.1209754 | [8 empty] | 89200 | 89366.67 | 89222 | 0.1287653
[6 empty] | 41.4 |  |  |  |  | 59220 | [12 empty] | 89400
[6 empty] | 41.1 |  |  |  |  | 59722 | [12 empty] | 89500
[5 empty] | 3 | 60.5 | 60.5 |  |  |  | 47804 | 47634 | 47595.67 | 10.7713 | 0.1192536 | [8 empty] | 75300 | 75200 | 75055.33 | 0.1164798
[6 empty] | 60.7 |  |  |  |  | 47479 | [12 empty] | 75200
[6 empty] | 60.3 |  |  |  |  | 47619 | [12 empty] | 75100
[5 empty] | 4 | 79.3 | 79.13333 |  |  |  | 37787 | 37634.67 | 37596.33 | 10.53568 | 0.1209755 | [8 empty] | 59200 | 59300 | 59155.33 | 0.1191358
[6 empty] | 79.6 |  |  |  |  | 37590 | [12 empty] | 59300
[6 empty] | 78.5 |  |  |  |  | 37527 | [12 empty] | 59400
[5 empty] | 5 |  | 99.13333 |  |  |  | 29489 | 29431 | 29392.67 | 10.2898 | 0.1214002 | [8 empty] | 48000 | 48000 | 47855.33 | 0.1164841
[11 empty] | 29327 | [12 empty] | 48200
[11 empty] | 29477 | [12 empty] | 47800
[5 empty] | 6 |  | 120.4333 |  |  |  | 22202 | 22288.67 | 22250.33 | 10.01183 | 0.1230447 | [8 empty] | 38800 | 38856.67 | 38712 | 0.1134884
[11 empty] | 22314 | [12 empty] | 38870
[11 empty] | 22350 | [12 empty] | 38900
Nc-483
900 KeV vágás
|  |  |  | Korreláció: | -0.999883

## CoB0403
Izotóp | Aktivitás | Minta neve | Háttér /imp/6sec/ | Átlag | Sorszám | Vastagság (mm) | Vastagság átlag | Int. Árnyékolás nélkül (imp/6sec) | Átlag | Korrigálás háttérrel | Mért értékek (imp/6sec) | Átlag | Korrigálás háttérel | LnIMP | Lineáris gyengétési tényező | Átlag | Tizedelő | Felező | Háttér (nSv/h) | Átlag | Dózistelj. árnyékolás nélkül (nsv/h) | Átlag | Korrigálás háttérrel | Mért értékek (imp/6sec) | Átlag | Korrigálás háttérel | Lineáris gyengétési tényező | Átlag | Tizedelő | Felező
Co-60 | 61,632 MBq | Barit 04.03. | 35 | 39.33333 | 1 | 21.5 | 20.46667 | 97365 | 97339.67 | 97300.33 | 79065 | 78644.33 | 78605 | 11.27269 | 0.104251 | 0.1203823 | 19.12727 | 5.757882 | 135 | 145 | 152000 | 152000 | 151855 | 120000 | 120333.3 | 120188.3 | 0.1142669 | 0.1230517 | 18.71233 | 5.632974
|  |  | 41 |  |  | 19.9 |  | 97458 |  |  | 78032 | [7 empty] | 146 |  | 152000 |  |  | 121000
|  |  | 42 |  |  | 20 |  | 97196 |  |  | 78836 | [7 empty] | 154 |  | 152000 |  |  | 120000
[5 empty] | 2 | 40.7 | 40.7 |  |  |  | 59959 | 60130.67 | 60091.33 | 11.00428 | 0.118412 | [8 empty] | 90700 | 90533.33 | 90388.33 | 0.127472
[6 empty] | 40.7 |  |  |  |  | 59849 | [12 empty] | 90400
[6 empty] | 40.7 |  |  |  |  | 60584 | [12 empty] | 90500
[5 empty] | 3 | 60.2 | 60.3 |  |  |  | 46747 | 46917 | 46877.67 | 10.75614 | 0.1211047 | [8 empty] | 71900 | 71500 | 71355 | 0.1252502
[6 empty] | 60.4 |  |  |  |  | 47016 | [12 empty] | 71600
[6 empty] | 60.3 |  |  |  |  | 46988 | [12 empty] | 71000
[5 empty] | 4 | 79.6 | 79.6 |  |  |  | 35582 | 35680 | 35640.67 | 10.48235 | 0.1261702 | [8 empty] | 55200 | 55166.67 | 55021.67 | 0.1275376
[6 empty] | 80 |  |  |  |  | 35521 | [12 empty] | 55100
[6 empty] | 79.2 |  |  |  |  | 35937 | [12 empty] | 55200
[5 empty] | 5 |  | 100.0667 |  |  |  | 27640 | 27771.33 | 27732 | 10.23176 | 0.1254379 | [8 empty] | 44300 | 44313.33 | 44168.33 | 0.1234095
[11 empty] | 27971 | [12 empty] | 44200
[11 empty] | 27703 | [12 empty] | 44440
[5 empty] | 6 |  | 120.3 |  |  |  | 20779 | 21175.33 | 21136 | 9.960592 | 0.1269181 | [8 empty] | 35800 | 35833.33 | 35688.33 | 0.1203743
[11 empty] | 21659 | [12 empty] | 35900
[11 empty] | 21088 | [12 empty] | 35800
|  | Korreláció: | -0.9998941

## CoBM0331
Izotóp | Aktivitás | Minta neve | Háttér /imp/6sec/ | Átlag | Sorszám | Vastagság (mm) | Vastagság átlag | Int. Árnyékolás nélkül (imp/6sec) | Átlag | Korrigálás háttérrel | Mért értékek (imp/6sec) | Átlag | Korrigálás háttérel | LnIMP | Lineáris gyengétési tényező | Átlag | Tizedelő | Felező | Háttér (nSv/h) | Átlag | Dózistelj. árnyékolás nélkül (nsv/h) | Átlag | Korrigálás háttérrel | Mért értékek (imp/6sec) | Átlag | Korrigálás háttérel | Lineáris gyengétési tényező | Átlag | Tizedelő | Felező
Co-60 | 61,632 MBq | Barit+magnetit 03.31. | 42 | 39.66667 | 1 | 20.2 | 20.23333 | 94320 | 94452 | 94412.33 | 75498 | 76372.33 | 76332.67 | 11.24338 | 0.1050597 | 0.1180021 | 19.51308 | 5.874024 | 143 | 144.3333 | 154000 | 154000 | 153855.7 | 122000 | 121333.3 | 121189 | 0.1179557 | 0.1210262 | 19.02551 | 5.727249
|  |  | 40 |  |  | 20 |  | 94472 |  |  | 76732 | [7 empty] | 155 |  | 154000 |  |  | 121000
|  |  | 37 |  |  | 20.5 |  | 94564 |  |  | 76887 | [7 empty] | 135 |  | 154000 |  |  | 121000
[5 empty] | 2 | 39.8 | 39.96667 |  |  |  | 59928 | 59604.33 | 59564.67 | 10.99548 | 0.1152483 | [8 empty] | 93900 | 93666.67 | 93522.33 | 0.1245575
[6 empty] | 40.2 |  |  |  |  | 58977 | [12 empty] | 93400
[6 empty] | 39.9 |  |  |  |  | 59908 | [12 empty] | 93700
[5 empty] | 3 | 61.4 | 60.86667 |  |  |  | 45755 | 45885.33 | 45845.67 | 10.7339 | 0.1186842 | [8 empty] | 73900 | 73543.33 | 73399 | 0.1215944
[6 empty] | 60.8 |  |  |  |  | 45635 | [12 empty] | 73030
[6 empty] | 60.4 |  |  |  |  | 46266 | [12 empty] | 73700
[5 empty] | 4 | 80.6 | 80.53333 |  |  |  | 35459 | 35660.33 | 35620.67 | 10.48179 | 0.1210363 | [8 empty] | 57430 | 57243.33 | 57099 | 0.123083
[6 empty] | 80.6 |  |  |  |  | 35686 | [12 empty] | 57400
[6 empty] | 80.4 |  |  |  |  | 35836 | [12 empty] | 56900
[5 empty] | 5 |  | 100.7667 |  |  |  | 27746 | 27356.67 | 27317 | 10.21672 | 0.1230727 | [8 empty] | 46300 | 46200 | 46055.67 | 0.1196987
[11 empty] | 27151 | [12 empty] | 46100
[11 empty] | 27173 | [12 empty] | 46200
[5 empty] | 6 |  | 120.5 |  |  |  | 21136 | 20997 | 20957.33 | 9.952135 | 0.1249115 | [8 empty] | 36600 | 36700 | 36555.67 | 0.1192679
[11 empty] | 21047 | [12 empty] | 36700
[11 empty] | 20808 | [12 empty] | 36800
|  | Korreláció: | -0.9999079

## CoBM0408
Izotóp | Aktivitás | Minta neve | Háttér /imp/6sec/ | Átlag | Sorszám | Vastagság (mm) | Vastagság átlag | Int. Árnyékolás nélkül (imp/6sec) | Átlag | Korrigálás háttérrel | Mért értékek (imp/6sec) | Átlag | Korrigálás háttérel | LnIMP | Lineáris gyengétési tényező | Átlag | Tizedelő | Felező | Háttér (nSv/h) | Átlag | Dózistelj. árnyékolás nélkül (nsv/h) | Átlag | Korrigálás háttérrel | Mért értékek (imp/6sec) | Átlag | Korrigálás háttérel | Lineáris gyengétési tényező | Átlag | Tizedelő | Felező
Co-60 | 61,632 MBq | Barit+magnetit 04.08. | 45 | 41.66667 | 1 | 20 | 20.3 | 97927 | 96486 | 96444.33 | 77506 | 77087.33 | 77045.67 | 11.25269 | 0.1106245 | 0.1213222 | 18.97909 | 5.713275 | 144 | 143.6667 | 154000 | 154000 | 153856.3 | 119000 | 119000 | 118856.3 | 0.1271447 | 0.1240046 | 18.56854 | 5.589687
|  |  | 38 |  |  | 20.7 |  | 96726 |  |  | 76369 | [7 empty] | 156 |  | 153000 |  |  | 120000
|  |  | 42 |  |  | 20.2 |  | 94805 |  |  | 77387 | [7 empty] | 131 |  | 155000 |  |  | 118000
[5 empty] | 2 | 41.2 | 40.96667 |  |  |  | 58465 | 59291.33 | 59249.67 | 10.99022 | 0.1189274 | [8 empty] | 90400 | 90500 | 90356.33 | 0.1299247
[6 empty] | 40.7 |  |  |  |  | 59660 | [12 empty] | 90600
[6 empty] | 41 |  |  |  |  | 59749 | [12 empty] | 90500
[5 empty] | 3 | 60.3 | 60.38333 |  |  |  | 46295 | 46089.33 | 46047.67 | 10.73834 | 0.1224326 | [8 empty] | 72800 | 72800 | 72656.33 | 0.1242526
[6 empty] | 60.6 |  |  |  |  | 45651 | [12 empty] | 72900
[6 empty] | 60.25 |  |  |  |  | 46322 | [12 empty] | 72700
[5 empty] | 4 | 80 | 79.86667 |  |  |  | 35370 | 35579 | 35537.33 | 10.47951 | 0.1250061 | [8 empty] | 57400 | 57166.67 | 57023 | 0.1242777
[6 empty] | 80.4 |  |  |  |  | 35567 | [12 empty] | 57000
[6 empty] | 79.2 |  |  |  |  | 35800 | [12 empty] | 57100
[5 empty] | 5 |  | 100.1667 |  |  |  | 27594 | 27739.67 | 27698 | 10.23062 | 0.124553 | [8 empty] | 45700 | 45600 | 45456.33 | 0.1217238
[11 empty] | 27915 | [12 empty] | 45600
[11 empty] | 27710 | [12 empty] | 45500
[5 empty] | 6 |  | 120.8333 |  |  |  | 20984 | 20983.67 | 20942 | 9.9515 | 0.1263897 | [8 empty] | 37700 | 37700 | 37556.33 | 0.1167043
[11 empty] | 20841 | [12 empty] | 37600
[11 empty] | 21126 | [12 empty] | 37800
|  | Korreláció: | -0.9999473

## RaBM0331
Izotóp | Aktivitás | Minta neve | Háttér /imp/6sec/ | Átlag | Sorszám | Vastagság (mm) | Vastagság átlag | Int. Árnyékolás nélkül (imp/6sec) | Átlag | Korrigálás háttérrel | Mért értékek (imp/6sec) | Átlag | Korrigálás háttérel | Lineáris gyengétési tényező | Átlag | Tizedelő | Felező | Háttér (nSv/h) | Átlag | Dózistelj. árnyékolás nélkül (nsv/h) | Átlag | Korrigálás háttérrel | Mért értékek (imp/6sec) | Átlag | Korrigálás háttérel | Lineáris gyengétési tényező | Átlag | Tizedelő | Felező
Ra-226 | 36,375 MBq | Barit+magnetit 03.31. | 1488 | 1443.667 | 1 | 20.2 | 20.23333 | 147702 | 147458.7 | 146015 | 113809 | 112922 | 111478.3 | 0.1333834 | 0.1203422 | 19.13365 | 5.759803 | 102 | 99.66667 | 29647 | 29051.33 | 28951.67 | 5001 | 5084.667 | 4985 | 0.8694536 | 0.4086912 | 5.634046 | 1.696017
|  |  | 1438 |  |  | 20 |  | 147730 |  |  | 112204 | [6 empty] | 97 |  | 29645 |  |  | 5012
|  |  | 1405 |  |  | 20.5 |  | 146944 |  |  | 112753 | [6 empty] | 100 |  | 27862 |  |  | 5241
[5 empty] | 2 | 39.8 | 39.96667 |  |  |  | 88415 | 88421 | 86977.33 | 0.1296235 | [8 empty] | 4581 | 4671 | 4571.333 | 0.4618406
[6 empty] | 40.2 |  |  |  |  | 88267 | [11 empty] | 4853
[6 empty] | 39.9 |  |  |  |  | 88581 | [11 empty] | 4579
[5 empty] | 3 | 61.4 | 60.86667 |  |  |  | 70527 | 70460 | 69016.33 | 0.123116 | [8 empty] | 3722 | 3687 | 3587.333 | 0.3430808
[6 empty] | 60.8 |  |  |  |  | 70839 | [11 empty] | 3755
[6 empty] | 60.4 |  |  |  |  | 70014 | [11 empty] | 3584
[5 empty] | 4 | 80.6 | 80.53333 |  |  |  | 58399 | 58779 | 57335.33 | 0.1160752 | [8 empty] | 2975 | 2848.667 | 2749 | 0.2923498
[6 empty] | 80.6 |  |  |  |  | 59294 | [11 empty] | 2684
[6 empty] | 80.4 |  |  |  |  | 58644 | [11 empty] | 2887
[5 empty] | 5 |  | 100.7667 |  |  |  | 49169 | 49016 | 47572.33 | 0.1112926 | [8 empty] | 2214 | 2244.333 | 2144.667 | 0.2582842
[11 empty] | 48684 | [11 empty] | 2254
[11 empty] | 49195 | [11 empty] | 2265
[5 empty] | 6 |  | 120.5 |  |  |  | 41086 | 40913.33 | 39469.67 | 0.1085624 | [8 empty] | 1984 | 1974.667 | 1875 | 0.2271385
[11 empty] | 40498 | [11 empty] | 1975
[11 empty] | 41156 | [11 empty] | 1965

## RaB0330
Izotóp | Aktivitás | Minta neve | Háttér /imp/6sec/ | Átlag | Sorszám | Vastagság (mm) | Vastagság átlag | Int. Árnyékolás nélkül (imp/6sec) | Átlag | Korrigálás háttérrel | Mért értékek (imp/6sec) | Átlag | Korrigálás háttérel | Lineáris gyengétési tényező | Átlag | Tizedelő | Felező | Háttér (nSv/h) | Átlag | Dózistelj. árnyékolás nélkül (nsv/h) | Átlag | Korrigálás háttérrel | Mért értékek (imp/6sec) | Átlag | Korrigálás háttérel | Lineáris gyengétési tényező | Átlag | Tizedelő | Felező
Ra-226 | 36,375 MBq | Barit 03.30. | 1301 | 1352.667 | 1 | 19.9 | 20 | 145833 | 146871 | 145518.3 | 112234 | 111931.3 | 110578.7 | 0.1372874 | 0.1188242 | 19.37808 | 5.833382 | 102 | 99.66667 | 29647 | 29051.33 | 28951.67 | 5001 | 5084.667 | 4985 | 0.8795972 | 0.4098356 | 5.618314 | 1.691281
|  |  | 1395 |  |  | 20.3 |  | 147311 |  |  | 111546 | [6 empty] | 97 |  | 29645 |  |  | 5012
|  |  | 1362 |  |  | 19.8 |  | 147469 |  |  | 112014 | [6 empty] | 100 |  | 27862 |  |  | 5241
[5 empty] | 2 | 41.4 | 41.3 |  |  |  | 88020 | 88685.33 | 87332.67 | 0.1236265 | [8 empty] | 4581 | 4671 | 4571.333 | 0.4469305
[6 empty] | 41.4 |  |  |  |  | 89271 | [11 empty] | 4853
[6 empty] | 41.1 |  |  |  |  | 88765 | [11 empty] | 4579
[5 empty] | 3 | 60.5 | 60.5 |  |  |  | 71743 | 71666.33 | 70313.67 | 0.1202208 | [8 empty] | 3722 | 3687 | 3587.333 | 0.3451601
[6 empty] | 60.7 |  |  |  |  | 71922 | [11 empty] | 3755
[6 empty] | 60.3 |  |  |  |  | 71334 | [11 empty] | 3584
[5 empty] | 4 | 79.3 | 79.13333 |  |  |  | 59723 | 59852 | 58499.33 | 0.1151584 | [8 empty] | 2975 | 2848.667 | 2749 | 0.297522
[6 empty] | 79.6 |  |  |  |  | 60070 | [11 empty] | 2684
[6 empty] | 78.5 |  |  |  |  | 59763 | [11 empty] | 2887
[5 empty] | 5 |  | 99.13333 |  |  |  | 49568 | 49670.67 | 48318 | 0.1112136 | [8 empty] | 2214 | 2244.333 | 2144.667 | 0.2625397
[11 empty] | 49808 | [11 empty] | 2254
[11 empty] | 49636 | [11 empty] | 2265
[5 empty] | 6 |  | 120.4333 |  |  |  | 42201 | 42225.67 | 40873 | 0.1054386 | [8 empty] | 1984 | 1974.667 | 1875 | 0.2272642
[11 empty] | 42079 | [11 empty] | 1975
[11 empty] | 42397 | [11 empty] | 1965

## AmB0330
Izotóp | Aktivitás | Minta neve | Háttér /imp/6sec/ | Átlag | Sorszám | Vastagság (mm) | Vastagság átlag | Int. Árnyékolás nélkül (imp/6sec) | Átlag | Korrigálás háttérrel | Mért értékek (imp/6sec) | Átlag | Korrigálás háttérel | Lineáris gyengétési tényező | Átlag | Tizedelő | Felező | Háttér (nSv/h) | Átlag | Dózistelj. árnyékolás nélkül (nsv/h) | Átlag | Korrigálás háttérrel | Mért értékek (imp/6sec) | Átlag | Korrigálás háttérel | Lineáris gyengétési tényező | Átlag | Tizedelő | Felező
Am-241 | 105,488 MBq | Barit 03.30. | 1380 | 1293 | 1 | 19.9 | 20 | 2682 | 2735.333 | 1442.333 | 1324 | 1371 | 78 | 1.458654 | 0.7103518 | 3.241471 | 0.9757801 | 102 | 99.66667 | 29647 | 29051.33 | 28951.67 | 5001 | 5084.667 | 4985 | 0.8795972 | 0.4098356 | 5.618314 | 1.691281
|  |  | 1295 |  |  | 20.3 |  | 2805 |  |  | 1419 | [6 empty] | 97 |  | 29645 |  |  | 5012
|  |  | 1204 |  |  | 19.8 |  | 2719 |  |  | 1370 | [6 empty] | 100 |  | 27862 |  |  | 5241
[5 empty] | 2 | 41.4 | 41.3 |  |  |  | 1360 | 1354 | 61 | 0.7658943 | [8 empty] | 4581 | 4671 | 4571.333 | 0.4469305
[6 empty] | 41.4 |  |  |  |  | 1330 | [11 empty] | 4853
[6 empty] | 41.1 |  |  |  |  | 1372 | [11 empty] | 4579
[5 empty] | 3 | 60.5 | 60.5 |  |  |  | 1294 | 1332 | 39 | 0.5967696 | [8 empty] | 3722 | 3687 | 3587.333 | 0.3451601
[6 empty] | 60.7 |  |  |  |  | 1341 | [11 empty] | 3755
[6 empty] | 60.3 |  |  |  |  | 1361 | [11 empty] | 3584
[5 empty] | 4 | 79.3 | 79.13333 |  |  |  | 1341 | 1303.667 | 10.66667 | 0.6200793 | [8 empty] | 2975 | 2848.667 | 2749 | 0.297522
[6 empty] | 79.6 |  |  |  |  | 1278 | [11 empty] | 2684
[6 empty] | 78.5 |  |  |  |  | 1292 | [11 empty] | 2887
[5 empty] | 5 |  | 99.13333 |  |  |  | 1290 | 1319 | 26 | 0.405103 | [8 empty] | 2214 | 2244.333 | 2144.667 | 0.2625397
[11 empty] | 1316 | [11 empty] | 2254
[11 empty] | 1351 | [11 empty] | 2265
[5 empty] | 6 |  | 120.4333 |  |  |  | 1294 | 1302.667 | 9.666667 | 0.4156103 | [8 empty] | 1984 | 1974.667 | 1875 | 0.2272642
[11 empty] | 1301 | [11 empty] | 1975
[11 empty] | 1313 | [11 empty] | 1965